## Code màng
Mã màng | Tên vật tư | Nhóm vật liệu | Tỷ trọng (g/cm3)
HCF-MATT-BOPP | Matte BOPP high COF | PP | 0;91
CLEAR-BOPP | Clear BOPP | PP | 0;91
CLEAR-BOPP-HS | Clear BOPP Heatsealed | PP | 0;91
CLEAR-CPP | Clear CPP | PP | 0;91
CLEAR-CPP-L | Clear CPP-L | PP | 0;91
HCF-CLEAR-CPP | High COF Clear CPP | PP | 0;91
CLEAR-KPET | Clear KPET | PET | 1;38
CLEAR-PA | Clear PA | PA | 1;15
CLEAR-PA-A | Clear PA - type A | PA | 1;15
CLEAR-PA-B | Clear PA - type B | PA | 1;15
CLEAR-PA-C | Clear PA - type C | PA | 1;15
CLEAR-PA-D | Clear PA - type D | PA | 1;15
CLEAR-PET | Clear PET | PET | 1;38
AUT-CLEAR-LL | Clear LLDPE Automation | PE | 0;925
GEN-CLEAR-LL | Clear LLDPE General | PE | 0;925
VAC-CLEAR-LL | Clear LLDPE Vaccum | PE | 0;925
MATT-BOPP | Matte BOPP | PP | 0;87
METAL-CPP | Metalized CPP | MCPP | 0;91
METAL-PET | Metalized PET | MPET | 1;38
PP-SL | PP Sealable | PP | 0;91
AL | Aluminium | AL | 2;7
AUT-WHITE-LL | White LLDPE Automation | PE | 0;95
WHITE-PAPER | White Paper | PAPER | 0;75
PEAR-BOPP | Pearlized BOPP | PP | 0;91
KRAFT-PAPER | Kraft Paper | PAPER | 0;75
AS-CPP | Antistatic CPP | PP | 0;91
PPE | PP-PE | PP | 0;91
SOIL-CLEAR-LL | Clear LLDPE Soil | PE | 0;925
SOIL-WHITE-LL | White LLDPE Soil | PE | 0;95
GEN-MATT-LL | Matte LLDPE General | PE | 0;925
CLEAR-PP | Clear PP - sealable corona one side | PP | 0;91
WHITE-SLL | White LLDPE low SIT | PE | 0;95
PCR-CLEAR-LLDPE | PCR-CLEAR-LLDPE | PE | 0;925
PCR-WHITE-LL | PCR-WHITE-LL | PE | 0;95
CPE | Cast LLDPE | PE | 0;94
CLEAR-LLP | Clear LLDPE printing | PE | 0;94
CLEAR-SLL | CLEAR LLDPE sealant Low SIT | PE | 0;925
WHITE-SLL-CS | White LLDPE sealant - cutseal bag | PE | 0;95
METAL-PET-SPE | MPTX Metalized PET SPE | MPET | 1;38
CLEAR-PET-SPE | Clear PET SPE | PET | 1;38
PCR-CLEAR-BOPP | Clear BOPP PCR | PP | 0;91
BCT-METAL-BOPP | Metalized BOPP Both sides-Corona Treated | MOPP | 0;91
HBE-WHITE-SLL | High barrier Coex EVOH white LLDPE sealant | PE | 0;95
BCT-UHB-METAL-BOPP | Metalized BOPP Both corona treated Ultra high barrier | MOPP | 0;91
OTB-WHITE-LL | White LLDPE Outerbag automation | PE | 0;95
ATF-CLEAR-CPP | Clear CPP antifogging | PP | 0;9
VAC-WHITE-LL | White LLDPE Vaccum | PE | 0;95
MÀNG NGỌC | MÀNG NGỌC | PE | 0;7
BOPP MATTE | BOPP MATTE | PP | 0;83
LLDPE WHITE | LLDPE WHITE | PE | 0;99
OPE | OPE | PE | 0;935
HTS-CLEAR-BOPP | HTS-CLEAR-BOPP | PP | 0;91
GEN-WHITE-LL | White LLDPE General | PE | 0;95
HBE-CLEAR-SLL | High barrier Coex EVOH clear LLDPE sealant lowsit | PE | 0;94
PIR47-WHITE-SLL | White LLDPE low SIT PIR47 | PE | 0;95
BCT-GEN-CLEAR-LLP | BCT-GEN-CLEAR-LLP | PE | 0;94
BCT-GEN-CLEAR-DLL | Clear MDOPE Both corona treated General | PE | 0;95
GEN-WHITE-SLL | White LLDPE low SIT General | PE | 0;95
BCT-CLEAR-BOPP | Clear bothside corona treatment BOPP | PP | 0;91
PIR36-WHITE-SLL | White LLDPE low SIT PIR36 | PE | 0;95
MNO-CLEAR-SLL | Clear monolayer lowsit | PE | 0;94
HBE-1CT-WHITE-PP | PP Sealable Coex EVOH 1 side corona treatment | PP | 0;94
CLEAR-XPE | Clear XPE | PE | 0;935
BCT-GEN-CLEAR-XPE | Clear XPE Both corona treated General | PE | 0;94
MPTX-METAL-PET | MPTX Metalized PET | MPET | 1;38
PIR30-VAC-CLEAR-LL | Clear LLDPE Vaccum PIR 30% | PE | 0;93
HCF-NSP-CLEAR-LLP | HCF-NSP-CLEAR-LLP | PE | 0;94
BCT-CLEAR-XPE | Clear XPE Both side corona treated | PE | 0;94
BCT-CLEAR-DLL | BCT-CLEAR-DLL | PE | 0;95
HBPA-WHITE-LL | White LLDPE high barrier Coex PA - PE | PE | 0;967
GEN-CLEAR-SLL | Clear LLDPE low SIT General | PE | 0;925
HBC-MATT-BOPP | MattOPP-high barrier coated | PP | 0;91
HBE-CLEAR-LL | High barrier Coex EVOH clear LLDPE sealant lowsit | PE | 0;93
MST-CLEAR-LL | clear LLDPE Medium SIT | PE | 0;925
HCF-CLEAR-LLP | Clear LLDPE for printing high COF | PE | 0;94
GEN-CLEAR-LLP | Clear LLDPE printing General | PE | 0;944
BHS-CLEAR-BOPP | Clear BOPP both side Heatsealed | PP | 0;91
GEN-MATT-LLP | Matt LLDPE for printing | PE | 0;91
ALOX-PET | Aluminum oxide PET | ALOX-PET | 1;4
PCR40-CLEAR-LL | Clear LLDPE Post consumer recycled 40% | PE | 0;925
HSL-CLEAR-BOPP | Clear BOPP Heat-sealable | PP | 0;91
LCF-CLEAR-BOPP | Clear BOPP Low COF | PP | 0;91
ATS-CLEAR-PET | Clear Antiskid PET | PET | 1;38
NSP-WHITE-LL | White LLDPE Non-slip | PE | 0;953
NSP-CLEAR-LL | Clear LLDPE Non-slip | PE | 0;921
NSP-WHITE-SLL | White LLDPE Non-slip lowSIT | PE | 0;953
CLEAR-KCPP | Clear CPP code KCPP | PP | 0;91
UV03-WHITE-SLL | White Low SIT LLDPE UV 1.5% | PE | 0;95
GEN-CLEAR-DLL | Clear MDOPE General | PE | 0;95
PCR50-WHGR-LLP | White LLDPE Printing Post consumer recycled 50% | PE | 0;925
HCF-MNO-WHITE-SLL | white Low SIT LLDPE Mono layer High COF | PE | 0;95
VAC-WHITE-SLL | White LLDPE Vacuum lowsit | PE | 0;951
VAC-CLEAR-SLL | Clear LLDPE Vacuum lowsit | PE | 0;925
PIR40-VAC-CLEAR-LL | Clear LLDPE Vaccum PIR 40% | PE | 0;92
PIR37-CLEAR-SLL | Clear LLDPE lowsit PIR 37% | PE | 0;92
BCT-HBE-CLEAR-DLL | Clear MDOPE Both corona treated Coex EVOH | PE | 0;94
NCT-BHS-VAC-CLEAR-SLL | NCT-BHS-VAC-CLEAR-SLL | PE | 0;925
UV03-CLEAR-SLL | Clear Low SIT LLDPE UV 1.5% | PE | 0;925
PIR50-WHBL-LLP | PIR50-WHBL-LLP | PE | 0;925
MATT-XPE | MATT-XPE | PE | 0;94
MST-WHITE-LL | White LLDPE Medium SIT | PE | 0;95
GEN-CLEAR-CLL | Clear Cast LLDPE General | PE | 0;925
BCT-BHS-CLEAR-BOPP | Clear BOPP Both corona treated Both Heat-sealable | PP | 0;91
AUV-CLEAR-LL | Clear LLDPE Anti UV | PE | 0;925
BHS-ATF-CLEAR-BOPP | Clear BOPP Both Heat-sealable Antifog | PP | 0;91
NCO-ALOX-PET | Aluminum oxide PET Non coating | ALOX-PET | 1;4
NSP-PIR38-WHITE-SLL | White Low SIT LLDPE Post industrial recycled 38% Non-Slip | PE | 0;99
PIR43-CLEAR-SLL | Clear Low SIT LLDPE Post industrial recycled 43% | PE | 0;92
PIR40-MST-CLEAR-LL | PIR40-MST-CLEAR-LL | PE | 0;925
PIR30-WHITE-LLP | White LLDPE printing Post industrial recycled 43% | PE | 0;993
PIR30-CLEAR-LLP | Clear LLDPE printing Post industrial recycled 43% | PE | 0;926
BCT-CLEAR-PET | Clear PET Both corona treated | PET | 1;4
SFT-ATS-MATT-PET | Matte PET Antiskid Soft touch | PET | 1;357
BCT-CLEAR-PA | BCT-CLEAR-PA | PA | 1;15
ECT03.2X-CLEAR-LL | Clear LLDPE ECT03.2X | PE | 0;925
ECT07.3-WHITE-LL | White LLDPE ECT07.3 | PE | 0;95
ECT05-X-CLEAR-SLL | Clear Low SIT LLDPE ECT05-X | PE | 0;925
ECT07.1-WHITE-LL | White LLDPE ECT07.1 | PE | 0;95
ECT3.2-CLEAR-LL | Clear LLDPE ECT3.2 | PE | 0;925
BAS-CLEAR-LL | Clear LLDPE Basic | PE | 0;925
ECT03-X-CLEAR-LL | Clear LLDPE ECT03-X | PE | 0;925
PCR70-CLEAR-LL | Clear LLDPE Post consumer recycled 70% | PE | 0;925
MATT-PET | Matte PET | PET | 1;4
HSL-METAL-BOPP | Metalized BOPP Heat-sealable | MOPP | 0;91
HTR-VAC-WHITE-LL | White LLDPE Vaccum High tear resistance | PE | 0;953
BCT-GEN-MATT-DLL | Matte MDOPE Both corona treated General | PE | 0;94
BCT-CLEAR-OLL | BOPE both side corona treated | PE | 0;94
PU-ALOX-PET | Aluminum oxide PET PU coating | ALOX-PET | 1;4
ACR-ALOX-PET | Aluminum oxide PET Acrylic coating | ALOX-PET | 1;4
PVA-ALOX-PET | Aluminum oxide PET PVA coating | ALOX-PET | 1;4
AIR-METAL-CPP | Metalized CPP air blow application | MCPP | 0;91
PIR36-CLEAR-SLL | Clear LLDPE low SIT PIR36 | PE | 0;925
HDI-VAC-CLEAR-LL | Clear LLDPE Vaccum High dart drop impact | PE | 0;925
HOD-EZT-WHITE-SLL | White Low SIT LLDPE High OD Easy tear | PE | 0;95
HDI-CLEAR-CPP | Clear CPP High dart drop impact | PP | 0;91
CLEAR-PET_JIA | clear PET | PET | 1;38
METAL-XPE | Metalized XPE | MBOPE | 0;94
VAC-EC8-CLEAR-SLL | Clear Low SIT LLDPE Vaccum EC8 | PE | 0;925
VAC-EC8-CLEAR-LL | Clear LLDPE Vaccum EC8 | PE | 0;92
121-K-ALOX-PET | Aluminum oxide PET Non coating 121-K | ALOX-PET | 1;4
PCR50-CLEAR-SLL | Clear LLDPE Low SIT Post consumer recycled 50% | PE | 0;925
UHB-HSL-METAL-BOPP | metalized BOPP Ultra high barrier Heat-sealable | MOPP | 0;91
HSL-MATT-BOPP | HSL-MATT-BOPP | PP | 0;91
PU-ALOX-BOPP | Aluminum oxide BOPP PU coating | PP | 0;91
LST-CLEAR-CPP | Clear CPP Low SIT | PP | 0;91

## Máy in
Tên máy | Đường kính tối đa (mm) | Khối lượng tối đa (kg)
Máy 8 | 790 | 300
Máy 9 | 790 | 300
Máy 10A/B | 790 | 300
Máy 10C | 790 | 600

## Máy ghép
Tên máy | Đường kính đầu xả tối đa (mm) | Đường kính đầu thu tối đa (mm) | Khối lượng đầu xả tối đa (kg) | Khối lượng đầu thu tối đa (kg)
Comexi | 950 | 950 | 1000 | 1000
Sinomech | 790 | 950 | 400 | 400
Mới 1

## Máy chia
Tên máy | Đường kính đầu xả tối đa (mm) | Đường kính đầu thu tối đa (mm) | Khối lượng đầu xả tối đa (kg) | Khối lượng đầu thu tối đa (kg)
Yoden 600 | 950 | 790 | N/A | 400
Mới 1
Mới 2

## Bánh thun
Máy | Khổ bánh thun (mm) | Số lượng tồn kho
Sinomech | 510 | 1
Sinomech | 550 | 1
Sinomech | 560 | 1
Sinomech | 590 | 1
Sinomech | 600 | 1
Sinomech | 610 | 1
Sinomech | 620 | 1
Sinomech | 630 | 1
Sinomech | 640 | 1
Sinomech | 650 | 1
Sinomech | 660 | 1
Sinomech | 670 | 1
Sinomech | 680 | 1
Sinomech | 690 | 1
Sinomech | 700 | 1
Sinomech | 710 | 1
Sinomech | 730 | 1
Sinomech | 740 | 1
Sinomech | 760 | 1
Sinomech | 770 | 1
Sinomech | 780 | 1
Sinomech | 790 | 1
Sinomech | 800 | 1
Sinomech | 810 | 1
Sinomech | 830 | 1
Sinomech | 840 | 1
Sinomech | 860 | 1
Sinomech | 870 | 1
Sinomech | 890 | 1
Sinomech | 910 | 1
Sinomech | 930 | 1
Sinomech | 940 | 1
Sinomech | 960 | 1
Sinomech | 980 | 1
Sinomech | 990 | 1
Sinomech | 1010 | 1
Sinomech | 1030 | 1
Sinomech | 1050 | 1
Sinomech | 1060 | 1
Sinomech | 1080 | 1
Sinomech | 1090 | 1
Sinomech | 1100 | 1
Sinomech | 1110 | 1
Sinomech | 1130 | 1
Sinomech | 1150 | 1
Sinomech | 1155 | 1
Sinomech | 1160 | 1
Sinomech | 1165 | 1
Sinomech | 1190 | 1
Sinomech | 1210 | 1
Sinomech | 1230 | 1
Sinomech | 1240 | 1
Comexi | 520 | 1
Comexi | 590 | 1
Comexi | 610 | 1
Comexi | 630 | 1
Comexi | 650 | 1
Comexi | 670 | 1
Comexi | 690 | 1
Comexi | 710 | 1
Comexi | 730 | 1
Comexi | 750 | 1
Comexi | 760 | 1
Comexi | 770 | 1
Comexi | 800 | 1
Comexi | 810 | 1
Comexi | 820 | 1
Comexi | 830 | 1
Comexi | 850 | 1
Comexi | 860 | 1
Comexi | 870 | 1
Comexi | 890 | 1
Comexi | 910 | 1
Comexi | 930 | 1
Comexi | 940 | 1
Comexi | 950 | 1
Comexi | 970 | 1
Comexi | 980 | 1
Comexi | 1010 | 1
Comexi | 1030 | 1
Comexi | 1040 | 1
Comexi | 1060 | 1
Comexi | 1100 | 1
Comexi | 1110 | 1
Comexi | 1130 | 1
Comexi | 1140 | 1
Comexi | 1165 | 1
Comexi | 1180 | 1
Comexi | 1280 | 1

## Tỷ lệ phế - Setup
Mã (code túi/cuộn) | Loại / Mô tả | Đặc điểm phân biệt (trait) | Setup ≤2 màu (m) | Setup >2 màu (m) | Phế ghép 1 lần (%) | Phế ghép 2 lần (%) | Phế ghép 3 lần (%) | Phế ghép-cắt túi 1 lần (%) | Phế ghép-cắt túi 2 lần (%) | Phế ghép-cắt túi 3 lần (%)
R.AS | Dạng cuộn ghép |  | 150 | 150 | 1,5 | 2,5 | 3,5
B.3S | Túi 3 biên | Nhóm khác | 500 | 450 | 1 | 2 | 3 | 2,5 | 3,5 | 4,5
B.3S | Túi 3 biên | Nhóm đựng sản phẩm gạo | 500 | 450 | 1 | 2 | 3 | 3,5 | 4,5 | 5,5
B.3S.ZP | Túi 3 biên Zipper |  | 500 | 450 | 1,25 | 2,25 | 3,25 | 2,75 | 3,75 | 4,75
B.CS | Túi cut-seal | Có băng keo phá huỷ hoặc zipper slider | 500 | 450 | 1 | 2 | 3 | 5 | 6 | 7
B.CS | Túi cut-seal | Nhóm khác | 500 | 450 | 1 | 2 | 3 | 2,82 | 3,82 | 4,82
B.CS.ZP | Túi cut-seal Zipper |  | 500 | 450 | 1 | 2 | 3 | 2 | 3 | 4
B.SU.CS | Túi cut-seal đáy đứng |  | 500 | 450 | 1 | 2 | 3 | 2 | 3 | 4
B.SU | Túi đáy đứng | Nhóm OPP//CPP không in, PET/CPP | 500 | 450 | 1,25 | 2,25 | 3,25 | 2,5 | 3,5 | 4,5
B.SU | Túi đáy đứng | Túi bế | 500 | 450 | 1,25 | 2,25 | 3,25 | 5 | 6 | 7
B.SU | Túi đáy đứng | Nhóm khác | 500 | 450 | 1,25 | 2,25 | 3,25 | 6 | 7 | 8
B.SU | Túi đáy đứng | Nhóm OPP//CPP có in | 500 | 450 | 1,25 | 2,25 | 3,25 | 5 | 6 | 7
B.SU.ZP | Túi đáy đứng Zipper | Nhóm CPP/OPP, PET/CPP | 500 | 450 | 1,25 | 2,25 | 3,25 | 2,5 | 3,5 | 4,5
B.SU.ZP | Túi đáy đứng Zipper | Túi bế | 500 | 450 | 1,25 | 2,25 | 3,25 | 5 | 6 | 7
B.SU.ZP | Túi đáy đứng Zipper | Nhóm khác | 500 | 450 | 1,25 | 2,25 | 3,25 | 6 | 7 | 8
B.SU.ZP | Túi đáy đứng Zipper | Nhóm OPP//CPP có in | 500 | 450 | 1,25 | 2,25 | 3,25 | 5 | 6 | 7
B.1S.SG | Túi 1 biên có xếp hông |  | 500 | 450 | 1 | 2 | 3 | 5 | 6 | 7
B.LS | Túi hàn lưng giữa |  | 500 | 450 | 1 | 2 | 3 | 3,92 | 4,92 | 5,92
B.LS.1S | Túi hàn lưng lệch |  | 500 | 450 | 1 | 2 | 3 | 3,92 | 4,92 | 5,92
B.LS.SG | Túi hàn lưng giữa có xếp hông |  | 500 | 450 | 1 | 2 | 3 | 5 | 6 | 7
B.LS.1S.SG | Túi hàn lưng lệch có xếp hông |  | 500 | 450 | 1 | 2 | 3 | 5 | 6 | 7
B.4S | Túi 4 biên | Nhóm đựng sản phẩm gạo | 500 | 450 | 1 | 2 | 3 | 4 | 5 | 6
B.4S | Túi 4 biên | Nhóm có MPET, mono PE, mono PP | 500 | 450 | 1,5 | 2,5 | 3,5 | 6,5 | 7,5 | 8,5
B.4S | Túi 4 biên | Nhóm khác | 500 | 450 | 1 | 2 | 3 | 5 | 6 | 7
B.4S.FB | Túi 4 biên có gấp đáy | Nhóm có MPET, mono PE, mono PP | 500 | 450 | 1,5 | 2,5 | 3,5 | 6,5 | 7,5 | 8,5
B.4S.FB | Túi 4 biên có gấp đáy | Nhóm khác | 500 | 450 | 1 | 2 | 3 | 5 | 6 | 7
B.4S.FZ | Túi 4 biên Zipper gấp đáy | Nhóm khác (mặc định, chưa có dữ liệu riêng) | 500 | 450 | 1 | 2 | 3 | 5 | 6 | 7
B.FL | Túi 4 biên đáy vuông | Nhóm mono PE | 500 | 600 | 1 | 2 | 3 | 6 | 7 | 8
B.FL | Túi 4 biên đáy vuông | Nhóm khác | 500 | 450 | 1 | 2 | 3 | 6 | 7 | 8
B.FL.ZP | Túi 4 biên đáy vuông Zipper | Nhóm khác | 500 | 450 | 1 | 2 | 3 | 6 | 7 | 8
B.FL.ZP | Túi 4 biên đáy vuông Zipper | Nhóm mono PE | 500 | 600 | 1 | 2 | 3 | 6 | 7 | 8
B.4S.ZP | Túi 4 biên Zipper | Nhóm có PET, có BOPP | 500 | 450 | 1 | 2 | 3 | 6 | 7 | 8
B.4S.ZP | Túi 4 biên Zipper | Nhóm PE | 500 | 600 | 1 | 2 | 3 | 6 | 7 | 8
B.4S.TG | Túi 4 biên Terminated gusset |  | 700 | 700 | 1 | 2 | 3 | 10 | 11 | 12
B.4S.TZ | Túi 4 biên Zipper Terminated gusset |  | 700 | 700 | 1 | 2 | 3 | 10 | 11 | 12
B.4S.FTZ | Túi 4 biên Zipper gấp đáy Terminated gusset |  | 700 | 700 | 1 | 2 | 3 | 10 | 11 | 12
B.4S.FT | Túi 4 biên gấp đáy Terminated gusset |  | 700 | 700 | 1 | 2 | 3 | 10 | 11 | 12

## Loại túi
Mã túi | Tên túi | Loại TP/BTP (phân cách bởi dấu phẩy) | Phân biệt chiều nhãn Ngang/Dọc? (TRUE/FALSE) | Terminated gusset? (TRUE/FALSE)
B.3S | Túi 3 biên | FG | TRUE | FALSE
B.3S.ZP | Túi 3 biên Zipper | FG | FALSE | FALSE
B.SU | Túi đáy đứng | FG | FALSE | FALSE
B.SU.ZP | Túi đứng Zipper | FG | FALSE | FALSE
B.CS | Túi cut-seal | FG | TRUE | FALSE
B.CS.ZP | Túi cut-seal Zipper | FG | FALSE | FALSE
B.SU.CS | Túi cut-seal đáy đứng | FG | FALSE | FALSE
B.4S | Túi 4 biên | FG | FALSE | FALSE
B.4S.ZP | Túi 4 biên Zipper | FG,FA,GU | FALSE | FALSE
B.4S.FB | Túi 4 biên có gấp đáy | FG | FALSE | FALSE
B.4S.FZ | Túi 4 biên Zipper gấp đáy | FG,FA,GU | FALSE | FALSE
B.4S.TG | Túi 4 biên Terminated gusset | FG | FALSE | TRUE
B.4S.TZ | Túi 4 biên Zipper Terminated gusset | FG | FALSE | TRUE
B.4S.FT | Túi 4 biên gấp đáy Terminated gusset | FG | FALSE | TRUE
B.4S.FTZ | Túi 4 biên Zipper gấp đáy Terminated gusset | FG | FALSE | TRUE
B.FL | Túi 4 biên đáy vuông | FA,FA-F,FA-B,FABO,GU,BOT | FALSE | FALSE
B.FL.ZP | Túi 4 biên đáy vuông Zipper | FA,FA-F,FA-B,FABO,GU,BOT | FALSE | FALSE
B.LS | Túi hàn lưng giữa | FG | FALSE | FALSE
B.LS.1S | Túi hàn lưng lệch | FG | FALSE | FALSE
B.LS.1S.SG | Túi hàn lưng lệch có xếp hông | FG | FALSE | FALSE
B.LS.SG | Túi hàn lưng giữa có xếp hông | FG | FALSE | FALSE
B.1S.SG | Túi 1 biên có xếp hông | FG | FALSE | FALSE

## Số lần ghép
Vị trí lớp | Thứ tự ghép | Số lần ghép
Layer 1 | L1 | 1
Layer 1 | L1-L2 | 2
Layer 1 | L2-L1 | 1
Layer 1 | L1-L2-L3 | 3
Layer 1 | L1-L3-L2 | 2
Layer 1 | L2-L1-L3 | 2
Layer 1 | L2-L3-L1 | 1
Layer 1 | L3-L1-L2 | 2
Layer 1 | L3-L2-L1 | 1
Layer 3 | L1 | 1
Layer 3 | L1-L2 | 2
Layer 3 | L2-L1 | 2
Layer 3 | L1-L2-L3 | 3
Layer 3 | L1-L3-L2 | 2
Layer 3 | L2-L1-L3 | 3
Layer 3 | L2-L3-L1 | 3
Layer 3 | L3-L1-L2 | 2
Layer 3 | L3-L2-L1 | 2
Layer 5 | L1 | 0
Layer 5 | L1-L2 | 1
Layer 5 | L2-L1 | 2
Layer 5 | L1-L2-L3 | 2
Layer 5 | L1-L3-L2 | 2
Layer 5 | L2-L1-L3 | 3
Layer 5 | L2-L3-L1 | 3
Layer 5 | L3-L1-L2 | 2
Layer 5 | L3-L2-L1 | 3
Layer 7 | L1 | 0
Layer 7 | L1-L2 | 0
Layer 7 | L2-L1 | 0
Layer 7 | L1-L2-L3 | 1
Layer 7 | L1-L3-L2 | 2
Layer 7 | L2-L1-L3 | 1
Layer 7 | L2-L3-L1 | 2
Layer 7 | L3-L1-L2 | 2
Layer 7 | L3-L2-L1 | 3

## Thứ tự ghép 3 lớp
Nhóm lớp 1 | Nhóm lớp 2 | Nhóm lớp 3 | Thứ tự ghép
PP | MOPP | PP | L1-L2
PP | MOPP | PE | L1-L2
PP | PP | PP | L1-L2
PP | PP | PE | L1-L2
PP | PET | PP | L1-L2
PP | MPET | PP | L1-L2
PP | ALOX-PET | PP | L1-L2
PP | PET | PE | L1-L2
PP | MPET | PE | L1-L2
PP | ALOX-PET | PE | L1-L2
PET | MPET | PP | L1-L2
PET | MPET | PE | L1-L2
PET | ALOX-PET | PP | L1-L2
PET | ALOX-PET | PE | L1-L2
ALOX-PET | PET | PP | L1-L2
PET | PET | PP | L1-L2
PA | PET | PP | L1-L2
ALOX-PET | PET | PE | L1-L2
PET | PET | PE | L1-L2
PA | PET | PE | L1-L2
ALOX-PET | PA | PP | L2-L1
PET | PA | PP | L2-L1
PA | PA | PP | L2-L1
ALOX-PET | PA | PE | L2-L1
PET | PA | PE | L2-L1
PA | PA | PE | L2-L1
PET | AL | PP | L2-L1
PP | AL | PP | L2-L1
PET | AL | PE | L2-L1
PP | AL | PE | L2-L1
PE | PE | PE | L2-L1

## Thứ tự ghép 4 lớp
Nhóm lớp 1 | Nhóm lớp 2 | Nhóm lớp 3 | Nhóm lớp 4 | Thứ tự ghép
PET | AL | PA | PE | L3-L2-L1
PET | MPET | PA | PE | L1-L3-L2
PP | PET | AL | PP | L1-L2-L3
PP | MPET | PA | PE | L1-L3-L2
PP | PET | PET | PP | L1-L2-L3

## Nhóm máy làm túi
Máy làm túi | Nhóm | Loại (TP/BTP/ALL/BM) | Áp dụng tất cả? (Yes/No) | Đường kính giới hạn (mm)
BM01 | Nhóm khác | ALL | Yes | 790
BM02 | FA | BTP | No | 790
BM03 | GU | BTP | No | 690
BM04 | BOT | BTP | No | 590
BM05 | 3 biên | FG | No | 950
BM06 | Cắt trên BM11 | BM | No | 950

## Setup in theo màu
Phế in (%) | 2,5
Số màu | Setup in (m)
0 | 0
1 | 500
2 | 500
3 | 600
4 | 900
5 | 1000
6 | 1100
7 | 1200
8 | 1300
9 | 1400
10 | 1500
11 | 1600